## Sheet1
Название | Категория | Атрибуты | Краткое описание | URL изображения
Телескопическая окрасочная камера | Окрасочное оборудование | Вид оборудования: Телескопическая окрасочная камера | Телескопическая окрасочная камера предназначена для окраски крупногабаритных изделий и отличается возможностью автоматического развертывания и сжатия конструкции. Камера оборудована огнестойкими шторами MK50NOU, взрывозащищённым освещением и системой фильтрации воздуха с применением активированного угля. Такое решение позволяет эффективно удалять пыль и примеси, создавая безопасные условия для высококачественной покраски. | https://radolux.by/wp-content/uploads/2025/09/telecop-kopija-700x700-1.png
Покрасочно-сушильная камера | Окрасочное оборудование | Вид оборудования: Покрасочно-сушильная камера | Покрасочно-сушильная камера предназначена для профессиональной окраски и сушки изделий с обеспечением стабильного качества покрытия. Камера поддерживает скорость движения воздуха 0,24 м/с, температуру окрашивания 22 °C и оснащена мощными горелками с тепловой мощностью не менее 1500 кВт. Система фильтрации и воздухообмена (не менее 170 раз/час) гарантирует чистоту рабочей зоны и безопасность процесса. | https://radolux.by/wp-content/uploads/2025/09/snimok-jekrana-2025-03-14-v-12.25.25-700x469-1.png
Сварочная колона | Обработка труб и обечаек, Промышленное оборудование для производства и обработки металлоконструкций | Рабочая зона, мм: 3х3; 4х4; 5х5; Рабочая скорость, мм/мин.: 250-1250; 6000: 6000; Система ЧПУ: опция | Сварочные колоны широко применяются в котлостроительной, нефтехимической промышленности, в машиностроении, а также для изготовления баллонов высокого давления, в особенности для производства автоматической сварки внутренних и внешних продольных и круговых швов цилиндрических деталей. | https://radolux.by/wp-content/uploads/2025/07/i8hh84t3wht5m6s7fld5yh9j6vg4egq0.jpg
Роликоопоры | Обработка труб и обечаек, Промышленное оборудование для производства и обработки металлоконструкций | Электропитание: 380В; Рабочая скорость, мм/мин.: 100 - 1000; Система ЧПУ: отсутствует | Вращатель сварочный роликовый предназначендля вращения цилиндрических изделий сосварочной скоростью при автоматической сваркевнутренних и наружных кольцевых швов, а такжедля установки изделий на маршевой скорости вположение, удобное для ручной иполуавтоматической сварки | https://radolux.by/wp-content/uploads/2025/07/pdsjkkwso2t9jarin5754dkqjp2328z0.jpg
Плазменный труборез c ЧПУ для профильной трубы | Обработка труб и обечаек, Промышленное оборудование для производства и обработки металлоконструкций | Виды обрабатываемых заготовок: круглая труба, профильная труба; до 40: до 40; Система ЧПУ: FangLing | Данный тип оборудования является идеальным для пространственной фигурной резки труб, торцовки труб, соединения труб под разными углами и используется в таких сферах как строительство, буровая промышленность, мостостроение, судостроение, производство мачт и опор, нефтяных платформ | https://radolux.by/wp-content/uploads/2025/07/yni60o7h6csr3tw13u1tqxttnfz97jze.png
Дробеметная проходная установка для очистки металла | Дробеметное оборудование, Промышленное оборудование для производства и обработки металлоконструкций | Входной конвейер, мм: 12000; Выходной конвейер, мм: 12000; Длина с учетом рольгангов, м.: 32; Мощность, кВт: 130; Длина заготовок, м: 0,2 - 12; Рабочая зона, мм: 2200x800 | Дробеметная установка с рольганговыми транспортерами, предназначена для очистки от ржавчины, окалины, грязи листового проката, сплошных заготовок, а также может использоваться для очистки профильных заготовок и двутавровой балки. | https://radolux.by/wp-content/uploads/2025/07/7nrhmfl4qkwk0q0q47hoyi26heimm3l2.jpg
Станок для правки углового проката | Обработка углового проката, Промышленное оборудование для производства и обработки металлоконструкций | Размер углового проката, мм: 35×35×3-100×100×10, 35х35х3 - 130х130х12; 100х100х10 - 200х200х20 | Станки предназначены для правки углового проката методом холодной прокатки.Применяются в производствах металлоконструкций, строительных материалов, химической и легкой промышленностях, и т.д. | https://radolux.by/wp-content/uploads/2025/07/vr6lzq6ecjxydj3kvp6dkub6fj0wlax8.jpg
Линии для сверления углового проката | Обработка углового проката, Промышленное оборудование для производства и обработки металлоконструкций | Способ подачи заготовки: толкатель на сервоприводе; Способ рубки: Безотходный нож; Размер углового проката, мм: 45х45х4 - 300х300х24 | Линия предназначена для сверления и пробивки отверстий, рубки, маркировки углового проката. Перемещение углового проката осуществляется при помощи серводвигателей. Для рубки углового проката на станках установлен нож. | https://radolux.by/wp-content/uploads/2025/07/e1lz9aryjozfsji118fhrku3u598og33.jpg
Линии для пробивки, маркировки и рубки углового проката | Обработка углового проката, Промышленное оборудование для производства и обработки металлоконструкций | Способ подачи заготовки: толкатель на сервоприводе; Способ рубки: нож с двойным лезвием; Размер углового проката, мм: 40х40х3 - 140х140х12 | Линии предназначены для пробивки двух (трех) различных отверстий в каждой из полок углового проката, маркировки и рубки проката в заданный размер. | https://radolux.by/wp-content/uploads/2025/07/96ff52dc9aae56d0a54abffc90bfb956.jpg
Торцефрезерные станки для торцовки металлоконструкций | Обработка и производство балки, Промышленное оборудование для производства и обработки металлоконструкций | Диаметр фрезы, мм: 125-250; Рабочая зона, мм: 800х2000; 1200х1500; 1500х2000; 1000х2500; 1500х2500; 2000х4000; Угол фрезерования, град.: 0, 0-45; Система ЧПУ: опция | Станки используются для фрезерования торцов сварных и горячекатаных двутавровых балок или балок коробчатого сечения, а также других видов заготовок. | https://radolux.by/wp-content/uploads/2025/07/df17cee7ccf21374dcaa5b2a143f24e7.jpg
Станки для сверления профильного проката (3х координатные) | Обработка и производство балки, Промышленное оборудование для производства и обработки металлоконструкций | Длина заготовок, м: 2-12; Способ подачи заготовки: толкатель с сервоприводом; Диаметр отверстий, мм: 6-40 | Оборудование предназначено для сверления двутавровых балок, швеллеров и профильной трубы, чаще всего применяется в технологическом цикле производства несущих конструкций мостов, высотных строений (башен) и т.д. | https://radolux.by/wp-content/uploads/2025/07/94a22f90c39eee22a9126aae4f198c28.jpg
Стан для сварки двутавровой балки | Обработка и производство балки, Промышленное оборудование для производства и обработки металлоконструкций | Ширина полки, мм: 800; Толщина полки, мм: 40; Толщина стенки, мм: 32; Высота стенки, мм: 1500; Длина балки, мм: 12000; Длина с учетом рольгангов, м.: 32 | Станок осуществляет следующие операции: сборку, сварку, правку геометрии двутавровой балки. Сборка производится при помощи гидравлических позиционеров и упоров, сварка балки происходит под слоем флюса, правка грибовидности балки – гидравлическая. | https://radolux.by/wp-content/uploads/2025/07/xpifbd6xf5wcmmbc5sjlrj22w6hgi8v0.jpg
Стан для правки грибовидности балок | Обработка и производство балки, Промышленное оборудование для производства и обработки металлоконструкций | Ширина полки, мм: 200 - 800; Толщина полки, мм: до 40 | Во время производства сварной двутавровой балки непременно возникает нарушение “геометрии” ее полок, которая появляется в результате нагрева металла. Стан для правки полок двутавровой балки предназначен для правки грибовидности полок двутавровой балки путем ее прокатки через систему роликов, используя при этом свойства упругости металла. | https://radolux.by/wp-content/uploads/2025/07/0edna3da7739adwefm8sf0am3j1j8kik.jpg
3D Робот для сварки металлоконструкций | Обработка и производство балки, Промышленное оборудование для производства и обработки металлоконструкций |  | Новейшие промышленные роботы предназначены для массового производстваметаллоконструкций. Автоматизация процессов сварки кратно увеличиваетпроизводительность, освободив профессиональных сварщиков для более сложных задач. | https://radolux.by/wp-content/uploads/2025/07/ntjh66re4u2vzy4gbhz5gz1d2agu5t0b.jpg
Станок плазменной резки «ВУЛКАН» | Обработка листа и заготовок из листа, Промышленное оборудование для производства и обработки металлоконструкций | Рабочая зона, мм: 2000х6000, 2000х12000, 3000х12000, 3000х15000; Рабочий стол: Вытяжной посекционный с пневматическими клапанами | Машины термической резки предназначены для прямолинейного и фигурного раскроя листового металла газопламенным и/или плазменным способом. | https://radolux.by/wp-content/uploads/2025/07/ebbc8da733ca7d751134a7905cf779be.jpg
Станок лазерной резки | Обработка листа и заготовок из листа, Промышленное оборудование для производства и обработки металлоконструкций | Рабочая зона, мм: 1500x3000; 1500x6000; 3600x14000; Система ЧПУ: CypCUT | Лазерный станок предназначен для лазерной резки металла. Обработка производится методом резки по плоскости. Станок волоконной лазерной резки представляет собой высокотехнологичное оборудование, сочетающее технологии лазерной резки и точного механизма с ЧПУ. Станок успешно применяется в металлообрабатывающей промышленности, благодаря высокой точности обработки, а также наилучшему качеству получаемых изделий. | https://radolux.by/wp-content/uploads/2025/07/mw31rhn78x615b1eyznvf3ibc8ym444t.jpg
Станки для сверления, пробивки и маркировки листа | Обработка листа и заготовок из листа, Промышленное оборудование для производства и обработки металлоконструкций |  | Станки предназначены для сверления отверстий, нарезки резьбы, фрезеровки в листах, пробивки и маркировки листового проката. Также доступны функции фрезерования, зенкования, нарезания резьбы и т.д. | https://radolux.by/wp-content/uploads/2025/07/e722506f6d83721a11a9b7c91cdfcf86.jpg
Станки для сверления листа | Обработка листа и заготовок из листа, Промышленное оборудование для производства и обработки металлоконструкций | Система ЧПУ: Sintec, Siemens; Диаметр отверстий, мм: 14-50 | Станки предназначены для сверления отверстий в листах, фланцах и соединительных элементах, в изготовлении теплообменников, котлов, мостов, вышек и других металлоконструкций. Также доступны функции фрезерования, зенкования, нарезания резьбы и т.д. | https://radolux.by/wp-content/uploads/2025/07/c105da8e338b5ebda0832b5fe5aaae89.jpg
Кромкофрезерные станки | Обработка листа и заготовок из листа, Промышленное оборудование для производства и обработки металлоконструкций | Диаметр фрезы, мм: 120 - 320; Длина заготовок, м: 3000;6000;9000;12000; Угол фрезерования, град.: 0 - 45 | Станки предназначены для обработки торцов листа, а также для фрезерования кромок под сварку, Станки способны делать практически любую кромку, в зависимости от установленной фрезы они могут использоваться для торцовки кромки перпендикулярно поверхности листа, создания V- и U-образной разделки при подготовке листа к сварке. | https://radolux.by/wp-content/uploads/2025/07/ki8kk8tr0t4fy7pgp7gdcr5ua9mxz5f3.jpg
Дробеметная установка проходного типа ДПУ(ПЧ) 3,5х0,8-12 | Дробемётное и дробеструйное оборудование | Вид оборудования: Дробеметная установка проходного типа | Дробеметная установка проходного типа ДПУ(ПЧ) 3,5×0,8-12 обеспечивает эффективную ширину очистки до 2500 мм при входном окне 2700×800 мм и длине обрабатываемых заготовок от 2000 до 12000 мм. Скорость подачи по рольгангу 0,5–4 м/мин, толщина листового металла 3–60 мм, расход дроби 8×250 кг/мин при общей загрузке 4000 кг и диаметре очисточной щетки 600 мм. Встроенная система рекуперации дроби и фильтрации воздуха (27758 м³/ч), шкаф управления Siemens и мощность 175 кВт гарантируют чистоту цеха и надёжность работы, при этом установка может поставляться без фундамента. | https://radolux.by/wp-content/uploads/2025/07/aa4d80b22f08035ad9ed905702942168.jpg
Дробеметная установка проходного типа ДПУ 1х1-2 | Дробемётное и дробеструйное оборудование | Вид оборудования: Дробеметная установка проходного типа | Дробемёт проходного типа предназначен для высокоэффективной очистки от ржавчины, окалины и загрязнений листового металла, твёрдых заготовок и двутавровых балок с одновременным упрочнением поверхности. Две рекомендуемые дробемётные головки (скорость обстрела 70–80 м/с, общая загрузка дроби 2000–2500 кг) позволяют получать на выходе поверхность класса A-B Sa2.5 с шероховатостью Rz40–120 μм и твердостью дроби HRC 45–50 при уровне шума ≤90 дБ и выбросах ≤5 мг/м³. Автоматизированная система сепарации и рециркуляции абразива, центробежный вентилятор и фильтрация обеспечивают бесперебойную работу и минимальное пылевыделение. | https://radolux.by/wp-content/uploads/2025/07/f9ae9bc28c47ff72648e70691049685a.jpeg
Дробеметная установка проходного типа ДПУ 1,6х0,6-4 | Uncategorized | Вид оборудования: Дробеметная установка проходного типа | Дробемётная установка проходного типа ДПУ 1,6×0,6-4 предназначена для автоматизированной очистки и упрочнения поверхности листового металла, твёрдых заготовок и двутавровых балок. Четыре метательных аппарата подают дробь со скоростью 70–80 м/с, обеспечивая класс чистоты A-B Sa2.5 и шероховатость Rz 40–120 µm. Система на базе 90 кВт, 3-фазного питания 380 В, с рольгангом длиной 12 м, производительностью до 1000 кг/м и эффективной аспирацией (≤5 мг/м³) гарантирует высокую скорость и безопасность производства. | https://radolux.by/wp-content/uploads/2025/07/8f2e5f4379986fbc54cc649666b80604.jpeg
Дробеметная установка проходного типа ДПУ 2,2х0,8-6 | Дробемётное и дробеструйное оборудование | Вид оборудования: Дробеметная установка проходного типа | Дробемётная установка проходного типа ДПУ 2,2×0,8-6 предназначена для автоматизированной очистки листового металла, твёрдых заготовок и двутавровых балок от ржавчины, окалины и загрязнений с получением поверхности класса A–B Sa2.5. Шесть дробемётных аппаратов подают дробь (6×210 кг/мин) со скоростью 70–80 м/с, обрабатывая заготовки толщиной 3–60 мм и размерами 1200–12000×2100×700 мм. Установка мощностью 130 кВт, питаемая от 3-фазной сети 380 В±10%/50 Гц±1 Гц, отличается уровнем шума ≤90 дБ, степенью загрязнения воздуха ≤5 мг/м³ и габаритами 33000×6500×6500 мм (с учётом пылеудаления). | https://radolux.by/wp-content/uploads/2025/07/b3009eda06bce345d4a9027d8a85f823.jpeg
Дробеметная установка для трубных заготовок ДПУ(Т)450-2 | Дробемётное и дробеструйное оборудование | Вид оборудования: Дробеметная установка для трубных заготовок | ДПУ(Т)450-2 – высокопроизводительная дробемётная установка для очистки труб диаметром от 125 до 315 мм и длиной до 12 м. Оборудована системой биконусных роликов и 2–6 турбинами, обеспечивающими равномерное вращение и обработку наружной поверхности при скорости конвейера 0,7–2,4 м/мин. Гарантирует класс очистки A-B Sa2.5, расход дроби 210 кг/мин, уровень шума ≤90 дБ и мощность 50 кВт. | https://radolux.by/wp-content/uploads/2025/07/d6816a46e37669116676e210987b0088.jpg
Дробеметная установка подвесного типа ДТУ(П) 1,7х2,7-2 | Дробемётное и дробеструйное оборудование | Вид оборудования: Дробеметная установка подвесного типа | Дробемётная установка подвесного типа ДТУ(П) 1,7×2,7-2 предназначена для эффективной очистки и подготовки средних и крупных металлических изделий (Ø1500×2500 мм) массой до 7 т. В её состав входят 2 турбины (опционно до 4), автоматические дверцы и подвесной конвейер формы «Y» с механическими или электрическими подъёмниками, а также фотодатчики безопасности. После обработки поверхность получает шероховатость Rz 40–120 µm и класс чистоты A-B Sa2.5, при этом уровень шума не превышает 90 дБ, а концентрация пыли – ≤5 мг/м³. | https://radolux.by/wp-content/uploads/2025/07/0d47dc3b1b763f75f47b0fbaa7aeb3cb.png
Обитаемая камера дробеструйной очистки | Дробемётное и дробеструйное оборудование | Вид оборудования: Обитаемая камера | Обитаемая камера дробеструйной очистки — это универсальное решение для подготовки и очистки крупных металлоконструкций, литья, проката, вагонов, судов и автотранспорта с продуктивностью до 200 л/ч абразива. Камера оснащена грузоподъёмным роликовым конвейером (до 30 т общей грузоподъемности и 3–10 т тележки), энергоэффективной турбиной (30 кВт), системами регенерации и вентиляции, обеспечивая уровень шума ≤ 90 дБ и загрязнения воздуха ≤ 5 мг/м³. Поверхность после очистки соответствует классу A–B Sa2.5 с шероховатостью Rz 40–120 μm, а операторы надёжно защищены костюмами, шлемами и дыхательными фильтрами. | https://radolux.by/wp-content/uploads/2025/07/257a11480483290ffafb5dc99470ce1d.jpeg
Дробемет барабанного типа с ленточным транспортером ДУИ- 43 | Дробемётное и дробеструйное оборудование | Вид оборудования: Дробемет барабанного типа | ДУИ-43 – это барабанный дробемет с ленточным транспортером для непрерывной очистки мелких металлических и литых деталей массой до 10 кг. Установка обеспечивает максимальную загрузку до 300 кг, запас дроби 1000 кг и производительность системы очистки воздуха 2500 м³/ч при общей мощности 34 кВт. Компактные габариты 1700×1850×3550 мм делают её удобной для внедрения в литейных, машиностроительных и электротехнических цехах. | https://radolux.by/wp-content/uploads/2025/07/6dbdec93e89686501a8b3d74625bea92.jpg
Дробеметная установка для очистки труб | Дробемётное и дробеструйное оборудование | Вид оборудования: Дробеметная установка для очистки труб | Дробеметная установка для очистки труб обеспечивает высокоэффективное удаление неметаллического загрязнения и отложений с внешней поверхности труб разных диаметров. Оборудование надежно очищает ржавчину, окалину, старые покрытия и прочие загрязнения при помощи направленной струи абразивной дроби. Идеально подходит для подготовки труб перед покраской, нанесением защитных покрытий или дальнейшей механической обработкой. | https://radolux.by/wp-content/uploads/2025/07/1f3f5f3b1ec69e06fbb82138d4b1e16b.png
Дробеметная установка вертикального типа для обработки балок | Дробемётное и дробеструйное оборудование | Вид оборудования: Дробеметная установка вертикального типа | Многофункциональная линия для обработки стального уголка и профилей длиной до 12 000 мм сочетает высокомощные гидравлические пробивные станции (785 кN, 90 тн каждая с тремя быстрыми пуансонами) и уголковые ножницы (280 тн) для точной резки уголка от 40×40×5 до 200×200×17 мм. Скорость подачи до 65 000 мм/мин и максимальный диаметр пробивки Ø32 мм обеспечивают высокую производительность. Интегрированная система маркировки (85 кВт, 1 картридж/8 кассет/8 символов, размер символов 12 мм по стандарту 10×12×0,75) под управлением Siemens гарантирует четкую и долговечную идентификацию изделий. | https://radolux.by/wp-content/uploads/2025/07/44fb8430371f649036afd7358fa9a262.png
Обитаемая камера дробеструйной очистки | Дробемётное и дробеструйное оборудование | Вид оборудования: Обитаемая камера дробеструйной очистки | Обитаемая камера дробеструйной очистки обеспечивает высокоэффективную абразивную обработку крупных сварных металлоконструкций от окалин, ржавчины и старых покрытий. Диапазон обрабатываемого уголкового проката – от 40×40×3 до 200×200×20 мм, при механическом приводе и 10 роликах (5 верхних и 5 нижних) на станине массой 2000 кг. Компактные габариты установки 1000×800×1000 мм делают её оптимальным решением для заводских цехов и ремонтных мастерских. | https://radolux.by/wp-content/uploads/2025/07/ab4cf1e453af797d0dfa6e94ba9a0955.jpg
Дробеметная установка для трубных заготовок ДПУ(ПЧ)-1200 | Дробемётное и дробеструйное оборудование | Вид оборудования: Дробеметная установка | Дробеметная установка ДПУ(ПЧ)-1200 предназначена для высокоэффективной очистки внешней поверхности стальных трубных заготовок диаметром 530–1200 мм и длиной до 12 м от ржавчины, окалины и прочих загрязнений. В установке используются метательные турбины и стальная дробь Ø 0,8–2,5 мм, обеспечивающая ровную и прочную базу для последующего нанесения защитных покрытий. Надёжная футеровка корпуса стальными бронелистами и система защитных штор гарантируют безопасность и долговечность оборудования. | https://radolux.by/wp-content/uploads/2025/07/30f67cb8d46f976433c308b1e3a95831.png
Фильтр картриджный с импульсной продувкой Модель ФКИП-19800 | Дробемётное и дробеструйное оборудование | Вид оборудования: Фильтр картриджный | Фильтр картриджный с импульсной продувкой ФКИП-19800 эффективно очищает технологический воздух от взвешенных частиц пыли производительностью до 19 800 м³/ч с коэффициентом очистки 97 %. Система из 18 картриджей общей фильтрационной площадью 234 м² и автоматическим импульсным продувом обеспечивает непрерывную работу без потери производительности. Массивный металлокорпус (3890×2205×3000 мм, вес 1500 кг) покрыт стойким желтым грунт-эмалем и легко монтируется в составе пылеочистных линий. | https://radolux.by/wp-content/uploads/2025/07/b3e21d771e25e90e53766c2712df8a0f.jpg
ДСК(у)2,2 G10 | Дробь стальная | Вид дроби: Дробь стальная колотая; Фракционный состав: 1,8 мм (мин. 85%), 2,2 мм (мин. 75%), 3,2 мм (макс. 1%); Химический состав: Кремний (0,5%-1,1%), Марганец (мин. 0,50%), Сера (макс. 0,05%), Углерод (0,80-1,20%), Фосфор (мин. 0,80%); Физические свойства: Насыпная плотность (не менее 4200 кг/м3), Плотность (не менее 7200 кг/м3), Твердость (395-545 HV; 365-545 HV; 570-710 HV; 545-830 HV; min. 700 HV) | Дробь стальная калиброванная ДСК(У) 2,2 мм — готовый к применению абразив для эффективной дробеструйной обработки разнообразных поверхностей. Обладает узким фракционным диапазоном (1,8–3,2 мм) и строго контролируемым химическим составом с максимально низким содержанием серы и оптимальным содержанием углерода, марганца, кремния и фосфора. Высокая плотность (≥7200 кг/м³), насыпная плотность (≥4200 кг/м³) и твёрдость до 830 HV гарантируют быстрый и равномерный эффект очистки, повышая адгезию последующих покрытий. | https://radolux.by/wp-content/uploads/2025/07/dsk-22_0.png
ДСК(у)1,8 G12 | Дробь стальная | Вид дроби: Дробь стальная колотая; Фракционный состав: 1,6 мм (мин. 85%), 1,8 мм (мин. 75%), 2,8 мм (макс. 1%); Химический состав: Кремний (0,5%-1,1%), Марганец (мин. 0,50%), Сера (макс. 0,05%), Углерод (0,80-1,20%), Фосфор (мин. 0,80%); Физические свойства: Насыпная плотность (не менее 4200 кг/м3), Плотность (не менее 7200 кг/м3), Твердость (395-545 HV; 365-545 HV; 570-710 HV; 545-830 HV; min. 700 HV) | Дробескальная крошка ДСК(У) 1,8 мм — это высококачественный стальной абразив с узким фракционным составом для эффективной очистки и упрочнения поверхностей. Обеспечивает плотность не менее 7200 кг/м³ и твёрдость до 830 HV, что гарантирует долгий срок службы и стабильную производительность. Идеально подходит для подготовки металла перед окраской, удаления коррозии и повышения усталостной прочности изделий. | https://radolux.by/wp-content/uploads/2025/07/dsk-18_0.png
ДСК(у)1,4 G16 | Дробь стальная | Вид дроби: Дробь стальная колотая; Фракционный состав: 0,8 мм (мин. 80%), 1,0 мм (мин. 70%), 1,6 мм (макс 1,0%); Химический состав: Кремний (0,5%-1,1%), Марганец (мин. 0,50%), Сера (макс. 0,05%), Углерод (0,80-1,20%), Фосфор (мин. 0,80%); Физические свойства: Насыпная плотность (не менее 4200 кг/м3), Плотность (не менее 7200 кг/м3), Твердость (395-545 HV; 365-545 HV; 570-710 HV; 545-830 HV; min. 700 HV) | Дробеструйная стальная дробь ДСК(У) 1,4 обеспечивает эффективную очистку и подготовку поверхностей благодаря строгому контролю фракционного состава (1,25–1,4 мм). Материал отличается высокой плотностью (≥ 7200 кг/м³) и твёрдостью (395–830 HV), что гарантирует долгий ресурс и равномерность обработки. Низкое содержание серы и фосфора обеспечивает стабильность качества и минимальное загрязнение обрабатываемых деталей. | https://radolux.by/wp-content/uploads/2025/07/dsk-14_0.png
ДСК(у)1,0 G18 | Дробь стальная | Вид дроби: Дробь стальная колотая; Фракционный состав: 0,8 мм (мин. 80%), 1,0 мм (мин. 70%), 1,6 мм (макс 1,0%); Химический состав: Кремний (0,5%-1,1%), Марганец (мин. 0,50%), Сера (макс. 0,05%), Углерод (0,80-1,20%), Фосфор (мин. 0,80%); Физические свойства: Насыпная плотность (не менее 4200 кг/м3), Плотность (не менее 7200 кг/м3), Твердость (395-545 HV; 365-545 HV; 570-710 HV; 545-830 HV; min. 700 HV) | Стальная дробь ДСК(У) 1,0 – абразивный материал фракции 1,0 мм для высокоэффективной очистки и подготовки поверхностей. Изготовлена из высокоуглеродистой стали (C 0,80–1,20 %) с добавками марганца и кремния, обладает твёрдостью 395–830 HV и высокой плотностью (&gt;7200 кг/м³). Обеспечивает равномерную очистку, упрочнение поверхности и отличную адгезию лакокрасочных покрытий. | https://radolux.by/wp-content/uploads/2025/07/dsk-1_0.png
ДСК(у)0,8 G25 | Дробь стальная | Вид дроби: Дробь стальная колотая; Фракционный состав: 0,63 мм (мин. 80%), 0,8 мм (мин. 70%), 1,4 мм (макс. 1%); Химический состав: Кремний (0,5%-1,1%), Марганец (мин. 0,50%), Сера (макс. 0,05%), Углерод (0,80-1,20%), Фосфор (мин. 0,80%); Физические свойства: Насыпная плотность (не менее 4200 кг/м3), Плотность (не менее 7200 кг/м3), Твердость (395-545 HV; 365-545 HV; 570-710 HV; 545-830 HV; min. 700 HV) | Стальная дробь ДСк(У) 0,8 мм – высокопрочный абразив для пескоструйной обработки с узкой фракцией 0,63–1,4 мм. Обеспечивает плотность ≥7200 кг/м³ и твёрдость до 830 HV при контролируемом содержании углерода (0,8–1,2 %), кремния (0,5–1,1 %), марганца (≥0,5 %), а минимальный уровень серы и фосфора гарантирует чистоту материала. Идеальна для подготовки металлических поверхностей перед покраской, удалению окалин и повышения адгезии покрытий. | https://radolux.by/wp-content/uploads/2025/07/dsk-08_0.png
ДСК(у)0,5 G40 | Дробь стальная | Вид дроби: Дробь стальная колотая; Фракционный состав: 0,315 мм (мин. 75%), 0,5 мм (мин. 65%), 1,0 мм (макс. 1%); Химический состав: Кремний (0,5%-1,1%), Марганец (мин. 0,50%), Сера (макс. 0,05%), Углерод (0,80-1,20%), Фосфор (мин. 0,80%); Физические свойства: Насыпная плотность (не менее 4200 кг/м3), Плотность (не менее 7200 кг/м3), Твердость (395-545 HV; 365-545 HV; 570-710 HV; 545-830 HV; min. 700 HV) | Стальная дробь ДСК(У) фракции 0,5 мм предназначена для высокоэффективной дробеструйной очистки и упрочнения металлических поверхностей. Однородный размер гранул и оптимальный химический состав (C 0,8–1,2 %, Mn ≥ 0,5 %, Si 0,5–1,1 %, P ≥ 0,8 %, S ≤ 0,05 %) гарантируют стабильную работу без засорения оборудования. Плотность ≥ 7200 кг/м³, сыпучая ≥ 4200 кг/м³ и твердость до 830 HV обеспечивают длительный ресурс и экономию при многократном использовании. | https://radolux.by/wp-content/uploads/2025/07/dsk-05_0.png
ДСК(у)0,3 G50 | Дробь стальная | Вид дроби: Дробь стальная колотая; Фракционный состав: 0,2 мм (мин. 75%), 0,315 мм (мин. 65%), 0,63 мм (макс. 1%); Химический состав: Кремний (0,5%-1,1%), Марганец (мин. 0,50%), Сера (макс. 0,05%), Углерод (0,80-1,20%), Фосфор (мин. 0,80%); Физические свойства: Насыпная плотность (не менее 4200 кг/м3), Плотность (не менее 7200 кг/м3), Твердость (395-545 HV; 365-545 HV; 570-710 HV; 545-830 HV; min. 700 HV) | Стальная дробь ДСК(У) 0,3 предназначена для высокоэффективной очистки и подготовк поверхностей методом дробеструйной обработки. Фракционный состав 0,2–0,63 мм гарантирует равномерное действие на металл, а повышенная плотность (≥ 7200 кг/м³) и твёрдость (395–830 HV) обеспечивают долговечность расходного материала. Соответствует требованиям по химическому составу (C 0,80–1,20 %, Si 0,5–1,1 %, Mn ≥ 0,50 %) для минимизации риска коррозии и растрескивания. | https://radolux.by/wp-content/uploads/2025/07/dsk-03_2.png
ДСК(у)0,2 G80 | Дробь стальная | Вид дроби: Дробь стальная колотая; Фракционный состав: 0,1 мм (мин. 70%), 0,2 мм (мин. 40%), 0,63 мм (макс. 1%); Химический состав: Кремний (0,5%-1,1%), Марганец (мин. 0,50%), Сера (макс. 0,05%), Углерод (0,80-1,20%), Фосфор (мин. 0,80%); Физические свойства: Насыпная плотность (не менее 4200 кг/м3), Плотность (не менее 7200 кг/м3), Твердость (395-545 HV; 365-545 HV; 570-710 HV; 545-830 HV; min. 700 HV) | ДСК(У) 0,2 — это высококачественная стальная дробь круглой формы диаметром 0,2 мм для дробеструйной обработки. Обеспечивает плотность ≥ 7200 кг/м³ и твердость в диапазоне 395–830 HV благодаря оптимальному химическому составу (C 0,8–1,2 %, Si 0,5–1,1 %, Mn ≥ 0,5 %). Идеально подходит для очистки, подготовки и упрочнения поверхностей металлических конструкций. | https://radolux.by/wp-content/uploads/2025/07/dsk-02_0.png
ПС 315 G120 | Дробь стальная | Вид дроби: Дробь стальная колотая; Фракционный состав: 0,1 мм (мин. 70%), 0,2 мм (мин. 40%), 0,63 мм (макс. 1%); Химический состав: Кремний (0,5%-1,1%), Марганец (мин. 0,50%), Сера (макс. 0,05%), Углерод (0,80-1,20%), Фосфор (мин. 0,80%); Физические свойства: Насыпная плотность (не менее 4200 кг/м3), Плотность (не менее 7200 кг/м3), Твердость (395-545 HV; 365-545 HV; 570-710 HV; 545-830 HV; min. 700 HV) | ПС 315 — высококачественная металлическая дробь по ГОСТ для пескоструйной обработки. Обеспечивает равномерное дробеструйное воздействие благодаря оптимальному фракционному составу (0,1–0,2 мм) и минимальному содержанию крупных частиц. Обладает высокой плотностью (&gt;7200 кг/м³), твёрдостью (395–830 HV) и износостойкостью, что гарантирует длительный срок службы и чистоту обрабатываемых поверхностей. | https://radolux.by/wp-content/uploads/2025/07/dsk-03_1.png
ДСЛ(у) 3,6 | Дробь стальная | Вид дроби: Дробь стальная литая; Фракционный состав: 3,2 мм (мин. 95%), 3,6 мм (мин. 85%), 5,5 мм (макс. 1%); Химический состав: Кремний (мин. 0,80%), Марганец (мин. 0,50%), Сера (макс. 0,05%), Углерод (0,80-1,20%), Фосфор (макс. 0,05%); Физические свойства: Насыпная плотность (не менее 4200 кг/м3), Плотность (не менее 7200 кг/м3), Твердость (395-545 HV; 365-545 HV; 570-710 HV; 545-830 HV) | Стальная литая дробь ДСЛ(У) 3,6 мм предназначена для эффективной дробеструйной очистки и упрочнения поверхностей. Фракционный состав гарантирует не менее 85 % гранул именно 3,6 мм при минимуме посторонних фракций, плотность — от 7200 кг/м³, насыпная плотность — от 4200 кг/м³. Химический состав (C 0,80–1,20 %, Si ≥ 0,80 %, Mn ≥ 0,50 %) и твёрдость (395–830 HV) обеспечивают оптимальный баланс прочности и долговечности. | https://radolux.by/wp-content/uploads/2025/07/dsl-36_1.png
ДСЛ(у)3,2 S1320 | Дробь стальная | Вид дроби: Дробь стальная литая; Фракционный состав: 2,8 мм (мин. 90%), 3,2 мм (мин. 75%), 4,5 мм (макс. 1%); Химический состав: Кремний (мин. 0,80%), Марганец (мин. 0,50%), Сера (макс. 0,05%), Углерод (0,80-1,20%), Фосфор (макс. 0,05%); Физические свойства: Насыпная плотность (не менее 4200 кг/м3), Плотность (не менее 7200 кг/м3), Твердость (395-545 HV; 365-545 HV; 570-710 HV; 545-830 HV) | Стальная легированная дробь ДСЛ(У) 3,2 мм — сферические частицы для дробеструйной обработки и упрочнения поверхностей. Обеспечивает высокую однородность фракции (≥75 % на 3,2 мм) и стабильный химический состав (C 0,80–1,20 %, Mn ≥ 0,50 %, Si ≥ 0,80 %). Плотность ≥ 7200 кг/м³ и твердость до 830 HV гарантируют эффективное удаление окалины, ржавчины и увеличение усталостной прочности металлоконструкций. | https://radolux.by/wp-content/uploads/2025/07/dsl-32_0.png
ДСЛ(у)2,8 S930 | Дробь стальная | Вид дроби: Дробь стальная литая; Фракционный состав: 2,2 мм (мин. 95%), 2,8 мм (мин. 80%), 3,6 мм (макс. 1%); Химический состав: Кремний (мин. 0,80%), Марганец (мин. 0,50%), Сера (макс. 0,05%), Углерод (0,80-1,20%), Фосфор (макс. 0,05%); Физические свойства: Насыпная плотность (не менее 4200 кг/м3), Плотность (не менее 7200 кг/м3), Твердость (395-545 HV; 365-545 HV; 570-710 HV; 545-830 HV) | Стальная литая дробь ДСЛ(У) фракции 2,8 мм предназначена для качественной пескоструйной и дробеструйной очистки металлоконструкций. Обладает высокой плотностью (≥7200 кг/м³) и оптимальной твёрдостью (395–830 HV) для эффективного удаления окалины, ржавчины и старых покрытий. Соответствует жёстким требованиям по химическому составу (C 0,80–1,20 %, S ≤0,05 %, P ≤0,05 %) и обеспечивает равномерный дробеструйный эффект. | https://radolux.by/wp-content/uploads/2025/07/dsl-28_0.png
ДСЛ(у)2,2 S780 | Дробь стальная | Вид дроби: Дробь стальная литая; Фракционный состав: 1,8 мм (мин. 95%), 2,2 мм (мин. 80%), 3,2 мм (макс. 1%); Химический состав: Кремний (мин. 0,80%), Марганец (мин. 0,50%), Сера (макс. 0,05%), Углерод (0,80-1,20%), Фосфор (макс. 0,05%); Физические свойства: Насыпная плотность (не менее 4200 кг/м3), Плотность (не менее 7200 кг/м3), Твердость (395-545 HV; 365-545 HV; 570-710 HV; 545-830 HV) | Стальной дробеструйный материал ДCЛ(У) 2,2 представляет собой шарики диаметром 2,2 мм с высокой однородностью фракционного состава и твёрдостью до 830 HV. Обладает плотностью не менее 7200 кг/м³ и низким содержанием примесей (S, P ≤ 0,05 %), что гарантирует чистоту обработки. Идеально подходит для дробеструйной очистки, упрочнения и подготовки поверхностей к покраске. | https://radolux.by/wp-content/uploads/2025/07/dsl-22_0.png
ДСЛ(у)1,8 S660 | Дробь стальная | Вид дроби: Дробь стальная литая; Фракционный состав: 1,6 мм (мин. 90%), 1,8 мм (мин. 80%), 2,8 мм (макс. 1%); Химический состав: Кремний (мин. 0,80%), Марганец (мин. 0,50%), Сера (макс. 0,05%), Углерод (0,80-1,20%), Фосфор (макс. 0,05%); Физические свойства: Насыпная плотность (не менее 4200 кг/м3), Плотность (не менее 7200 кг/м3), Твердость (395-545 HV; 365-545 HV; 570-710 HV; 545-830 HV) | Сферическая стальная дробь ДСЛ(У) 1,8 – высококачественный абразив для промышленной очистки и обработки поверхностей. Диаметр 1,8 мм обеспечивает равномерное дробеструйное воздействие, а твердость до 830 HV гарантирует долгий ресурс применения. Оптимальный химический состав (C 0,8–1,2 %, Si ≥ 0,8 %, Mn ≥ 0,5 %) обеспечивает баланс прочности и упругости. | https://radolux.by/wp-content/uploads/2025/07/dsl-18_0.png
ДСЛ(у)1,4 S460/S550 | Дробь стальная | Вид дроби: Дробь стальная литая; Фракционный состав: 1,25 мм (мин. 95%), 1,4 мм (мин. 80%), 2,2 мм (макс. 1%); Химический состав: Кремний (мин. 0,80%), Марганец (мин. 0,50%), Сера (макс. 0,05%), Углерод (0,80-1,20%), Фосфор (макс. 0,05%); Физические свойства: Насыпная плотность (не менее 4200 кг/м3), Плотность (не менее 7200 кг/м3), Твердость (395-545 HV; 365-545 HV; 570-710 HV; 545-830 HV) | Стальная литая дробь ДСЛ(У) диаметром 1,4 мм — это высокопрочный абразивный материал для дробеструйной очистки и упрочнения поверхностей. Обладает оптимальным химическим составом (C 0,8–1,2 %, Mn ≥ 0,5 %, Si ≥ 0,8 %) и твердостью в диапазоне 395–830 HV. Гарантирует равномерную обработку, высокую производительность и долговечность при многократном использовании. | https://radolux.by/wp-content/uploads/2025/07/dsl-14_0.png
ДСЛ(у)1,0 S390 | Дробь стальная | Вид дроби: Дробь стальная литая; Фракционный состав: 0,8 мм (мин. 90%), 1,0 мм (мин. 80%), 1,4 мм (макс. 6%), 1,6 мм (макс 1,0%); Химический состав: Кремний (мин. 0,80%), Марганец (мин. 0,50%), Сера (макс. 0,05%), Углерод (0,80-1,20%), Фосфор (макс. 0,05%); Физические свойства: Насыпная плотность (не менее 4200 кг/м3), Плотность (не менее 7200 кг/м3), Твердость (395-545 HV; 365-545 HV; 570-710 HV; 545-830 HV) | Стальной литой дробезёрный продукт DSL(У) 1,0 мм обеспечивает высокую плотность (≥7200 кг/м³) и оптимальную твёрдость (395–830 HV) для эффективной очистки и упрочнения поверхностей. Стабильный фракционный состав (90 % частиц 0,8 мм и 80 % – 1,0 мм) гарантирует равномерность обработки без повреждения изделий. Высокое содержание углерода (0,80–1,20 %) и низкое содержание примесей обеспечивают долговечность и экономичность в цикле многократного применения. | https://radolux.by/wp-content/uploads/2025/07/dsl-1_0.png
ДСЛ(у)0,8 S280/S330 | Дробь стальная | Вид дроби: Дробь стальная литая; Фракционный состав: 0,63 мм (мин. 90%), 0,8 мм (мин. 80%), 1,25 мм (макс. 6%), 1,4 мм (макс. 1%); Химический состав: Кремний (мин. 0,80%), Марганец (мин. 0,50%), Сера (макс. 0,05%), Углерод (0,80-1,20%), Фосфор (макс. 0,05%); Физические свойства: Насыпная плотность (не менее 4200 кг/м3), Плотность (не менее 7200 кг/м3), Твердость (395-545 HV; 365-545 HV; 570-710 HV; 545-830 HV) | Стальная литая дробь DSL(U) фракции 0,8 мм – высокопрочный абразивный материал для промышленной очистки и дробеструйной обработки. Обладает плотностью не менее 7200 кг/м³ и твёрдостью 365–545 HV, что обеспечивает эффективное удаление окалин, ржавчины и покрасочного слоя без деформации основы. Низкое содержание серы и фосфора (≤ 0,05 %) гарантирует чистоту обработки и продолжительный срок службы. | https://radolux.by/wp-content/uploads/2025/07/dsl-08_1.png
ДСЛ(у)0,5 S230 | Дробь стальная | Вид дроби: Дробь стальная литая; Фракционный состав: 0,315 мм (мин. 85%), 0,5 мм (мин. 70%), 0,8 мм (макс. 12%), 1,0 мм (макс. 1%); Химический состав: Кремний (мин. 0,80%), Марганец (мин. 0,50%), Сера (макс. 0,05%), Углерод (0,80-1,20%), Фосфор (макс. 0,05%); Физические свойства: Насыпная плотность (не менее 4200 кг/м3), Плотность (не менее 7200 кг/м3), Твердость (395-545 HV; 365-545 HV; 570-710 HV; 545-830 HV) | Стальная дробь ДСЛ(У) фракции 0,5 мм – высокоэффективный абразив для пескоструйной очистки и подготовки металлических поверхностей. Обладает высокой плотностью (≥ 7200 кг/м³) и твёрдостью (395–830 HV), что обеспечивает равномерное удаление ржавчины и окалины. Соответствует строгим химическим нормам (C 0,80–1,20 %, Mn ≥ 0,50 %, Si ≥ 0,80 %, S, P ≤ 0,05 %), гарантируя стабильность и надёжность обработки. | https://radolux.by/wp-content/uploads/2025/07/dsl-0.5_0.png
ДСЛ(у)0,3 S110/S170 | Дробь стальная | Вид дроби: Дробь стальная литая; Фракционный состав: 0,2 мм (мин. 85%), 0,315 мм (мин. 70%), 0,5 мм (макс. 12%), 0,63 мм (макс. 1%); Химический состав: Кремний (мин. 0,80%), Марганец (мин. 0,50%), Сера (макс. 0,05%), Углерод (0,80-1,20%), Фосфор (макс. 0,05%); Физические свойства: Насыпная плотность (не менее 4200 кг/м3), Плотность (не менее 7200 кг/м3), Твердость (395-545 HV; 365-545 HV; 570-710 HV; 545-830 HV) | Стальная дробь ДСЛ(У) 0,3 мм — высокопрочное абразивное средство для эффективной очистки и обработки металлических поверхностей. Обладает однородной фракцией и твёрдостью до 830 HV, что обеспечивает стабильный результат при пескоструйной обработке. Химически сбалансированный состав гарантирует минимальное содержание примесей и длительный ресурс эксплуатации. | https://radolux.by/wp-content/uploads/2025/07/acetone-2025711-3126-396.png